## ACEROS
Tipos de aceros para estructuras de hormigón y sus propiedades
Forma de utilización en obra | 1 | 2 | 3 | 4 | 5
| Barras de acero |  |  | Mallas de acero
Elaboración del acero | AL-220
| laminado en | dureza | dureza
Elaboración del acero | caliente sin | natural | mecánica | dureza mecánica
tratamiento
| lisa (L) | nervadura(N) | nervadura(N) | barras | barras
Conformación superficial |  |  |  | lisas | perfiladas (P)
nervaduras(N)
Designación abreviada | l | lll DN | lll DM | lV L | lV C
| 6-8-10-12 | 6-8-10-12 | 6-8-10-12
Diametro nominal, ds en (mm) | 16- 20- 25 | 16-20-25 | 16-20-25 | 3 a 12 | 3 a 12
| 32-40-50 | 32-40 | 32-40
Límite de fluencia caracrerístico | >2200 | >4200 | >4200 | >5000 | >5000
bs (Kg/cm²)
Resistencia a la tracción | >3400 | >5000 | >5000 | >5000 | >5500
característica bz (Kg/cm²)
Alargamiento de rotura cara- | >18 | >12 | >10 | >6 | >6
terístico 10 (%)
Diámetro del mandril de doblado, |  | ds<25 ; 3,5ds
(mm). Angulo de doblado | 2ds | 25<ds<32 ; 5ds | 3ds | 4ds | 4ds
180° |  | 32<ds<40 ; 7ds

## ASENTAMIENTO
Ambitos de consistencia y métodos de compactación
Ambitos | Aspecto y condición | Gama de | Método
de | del hormigon fresco | asentamientos | de
consistencia | al colocarlo | (cm) | compactación
A-1 | Todavía suelto |  | Con vibradores potentes,
hormigon | y | 1,0 a 4,5 | o apisonado enérgico en
seco | sin cohesión |  | capas delgadas
A-2 | Levemente |  | Vibración normal y
hormigón | cohesivo | 5,0 a 9.5 | varillado o apisonado
plástico
A-3 | Levemente |  | Varillado o vibración
hormigón | fluido | 10,0 a 15,0 | leve
blando
A-4 |  |  | Varillado o muy leve
hormigón | Fluido | 15,5 a 22,0 | y muy cuidadosa
superfluidificado* |  |  | vibración
*Unicamente para los hormigones que contienen un aditivo superfluidificante.
Clase de resistencia del hormigón y aplicaciones
Resistencia
| Hormigón de | caractetistisa
Hormigón | clase de | bcn a la edad | Aplicaciones
grupo | resistencia | de 28 días-
según Art.6621
Kg/cm2
| H-4 | 40 | Hormigón simple
H-I | H-8 | 80 | unucamente
| H-13 | 130 | Hormigón simple
| H-17 | 170 | y armado
| H-21 | 210 | Hormigón simple,
H-II | H-30 | 300 | hormigón armado y
| H-38 | 380 | hormigón
| H-47 | 470 | pretensado

## REL. A-C
Contenido unitario mínimo de cemento normal, para un tamaño máximo
del agregado grueso de 25cm y para los asentamientos que se
indican. (Proporciones establecidas en firma empírica)
| Resistencia | Contenido unitario mínimo de cemento
Clase de | característica | (Kg/cm3) delhormigón compactado,
resistencia | a la edad de | para los asentamientos que se indican.
del Hormigón | 28 días | A-1 | A-2 | A-3
H-1 | bcn(Kg/cm2) | 1a 4,5cm | 5 a 9,5cm | 10 a 15cm
H-4 | 40 | 180 | 200
H-8 | 80 | 230 | 250 | 290
H-13 | 130 | 290 | 320 | 360
H-17 | 170 | 310 | 340 | 380
Razones agua/cemento máximas especificas por razones de dura-
bilidad o por otros motivos.
HORMIGONES DE DENSIDAD NORMAL |  |  |  | Máxima razón
CONDICIÓN DE EXPOSICIÓN |  |  |  | agua/cemento,
en peso
Frecuente o continuamente humedecido y expuesto a los efectos
de lacongelación y deshielo.
-Secciones de espesor menor de 500mm, o con recubrimientos
libres de las armaduras menores de 25mm, y todo hormigón
expueeto a la acción de sales descongelantes. |  |  |  | 0,45
-Todo otro tipo de estructura. |  |  |  | 0,50
Estructuras expuestas al aire, a la intemperie.
Clima lluvioso o semi-árido. Sólo por excepción temperaturas |  |  |  | 0,53
debajo de 0°c
Cisternas y depósitos para agua, conductos, tuberías y toda
estructura que deba resultar impermeable y estar destinada a
contener agua o solucines acuosas no agresivas: |  |  |  | 0,48
-Espesores de 100 a 400mm. |  |  |  | 0,53
-Espesores mayores de 400mm.
Fundaciones de hormigón armado o pretensado y otras esrtuc-
turas enterradas en contacto con .
-aguas o suelos húmedos no agresivos |  |  |  | 0,50
-agua de mar |  |  |  | 0,45
Estructuras en ambientes cerrados con frecuentes contactos con
aire muy húmedos y fuertes condensaciones a temperatura am-
biente (cocinas industriales, baños públicos, lavaderos, ambientes |  |  |  | 0,53
húmedos de natattatorios y establos).
En contacto con sulfatos solubles en agua:
-Ataque débil o moderado,concentraciones de sulfatos, en
muestras de suelo, comprendidas entre 0,10 y 0,20% en masa
(1000 y 2000 mg/Kg), o entre 1500 y 10000 | /Kg), o entre 200 y 1500 p.p.m(mg/l) 3n muestras |  | g/l) en mues-
tras de agua. |  |  |  | 0,50
-Ataque fuerte,idem, en muestras de suelos comprendido |  |  | rendidos
entre 0,20 y 2% en masa (1000 y 2000 mg/Kg),o entre 200 y 1500 | en masa (2000 y 20000mg/Kg), o entre 1500 |  |  | 0,45
y 10000 p.p.m (mg/l) en muestras de agua.
-Ataque muy fuerte,idem, en muestras de suelos mayores de 2% |  |  |  | 0,45
(20000 mg/Kg) o de 10000 p.p.m (mg/l) en muestras de agua.
En contacto con otras sustancias o líquidos químicamente |  |  |  | 0,40
agresivos (agresión ácida, etc.).
Hormigón colocado bajo agua mediante el método de tolva y |  |  |  | 0,45
tubería vertical.

## RECUBRIMIENTOS
Recubrimiento mínimo en mm., referido a las condiciones ambientales
| 1 |  |  | 2 | 3 | 4 | 5 | 6
Elementos
|  |  |  | Hormigón en obras y premoldeados |  |  |  | premoldeados
fabricados
en plantas
| Condiciones ambientales | [6 empty] | industriales
|  |  |  | H-1 |  | H-ll |  | H-ll
[5 empty] | Elementos |  | Elementos
|  |  |  | General | portantes | General | portantes | bcn>300Kg/cm3
|  |  |  | mm | tipo losa* | mm | tipo losa* | mm
[5 empty] | mm |  | mm
Elementos constructivos en ambientes cerrados
P.ej.:viviendas(inclusive cocinas, baño y lavade-
ro),oficinas, escuelas, hospitales, negocios-
mientras no se especifique otra cosa en lo que
1 | sigue. |  |  | 20 | 15 | 15 | 10 | 10
Elementos constructivos permanentemente bajo
agua o que siempre están secos.
Techos con un forro impermeable.
Elementos constructivos a la intemperie y ele-
2 | mentos que tianea permanentemente contacto |  |  | 25 | 20 | 20 | 15 | 15
con el aire.
Elementos constructivos en ambientes cerrados
con frecuente contacto con aire muy húmedo a
temperatura ambiente, P.ej: cocinas idustriales,
baños, lavaderos, en ambientes húmedos de na-
| tatorio y en establos | blos.
3 |  |  |  | 30 | 25 | 25 | 20 | 20
Elementos constructivos expuestos a humede-
cemiento frecuente, P.ej: húmedecimiento por
deshielo o en la zona de fluctuación del nivel
de agua.
Elementos constructivos expuestos a un ataque
químico "débil" de acuerdo con el art.6.6.5.4a).
| Elementos constructivos expuestos a un ataque |  | tos a influ-
encias notablemente corrosivas, P.ej: por la
4 | acción permanente de gases o sales agresivos |  |  | 40 | 35 | 30 | 25 | 20
o un ataque químico "fuerte" de acuerdo con el
art. 6.6.5.4.a).
| *) Se en tienden como elementos portantes tipo a: las losas, losas nervaduradas, losas construidas con bloques o la | [5 empty] | con bloques o
| ladrillos huecos, tabiques, cáscaras, estructuras plegagadas |  |  | plegadas y muros.

## TABLA Kh
Flexión simple y flexión compuesta con gran excentricidad. Sección rectangular con armadura de tracción.
|  |  | Kh |  |  |  | ADN-ADM 42/50 |  |  |  | e(%)
| H-13 | H-17 | H-21 | H-30 | H-38 | H-47 |  |  | Kx | Kz |  |  | g
b cn= | 0,130 | 0,170 | 0,210 | 0,300 | 0,380 | 0,470 | bs=4,2 t/cm² |  |  |  | eb | es
b r= | 0,105 | 0,140 | 0,175 | 0,230 | 0,270 | 0,300 | Ks | bs/g
t/c m² | 29,00 | 25,00 | 22,50 | 19,50 | 18,00 | 17,00 | 0,430 | 2,40 | 0,09 | 0,97 | 0,50 | 5,00 | 1,75
| 19,20 | 16,60 | 14,90 | 13,00 | 12,00 | 11,40 | 0,440 |  | 0,14 | 0,95 | 0,80 | 5,00 | 1,75
| 14,20 | 12,90 | 11,50 | 10,10 | 9,30 | 8,80 | 0,445 |  | 0,18 | 0,94 | 1,10 | 5,00 | 1,75
| 12,50 | 10,80 | 9,70 | 8,40 | 7,80 | 7,40 | 0,455 |  | 0,22 | 0,92 | 1,40 | 5,00 | 1,75
| 11,00 | 9,50 | 8,50 | 7,40 | 6,80 | 6,50 | 0,460 |  | 0,26 | 0,91 | 1,70 | 5,00 | 1,75
| 9,90 | 8,60 | 7,70 | 6,70 | 6,20 | 5,90 | 0,470 |  | 0,29 | 0,90 | 2,00 | 5,00 | 1,75
| 9,30 | 8,00 | 7,20 | 6,30 | 5,80 | 5,59 | 0,475 |  | 0,32 | 0,88 | 2,30 | 5,00 | 1,75
| 8,70 | 7,60 | 6,80 | 5,90 | 5,50 | 5,20 | 0,480 |  | 0,34 | 0,87 | 2,60 | 5,00 | 1,75
| 8,40 | 7,20 | 6,50 | 5,60 | 5,20 | 4,90 | 0,490 |  | 0,37 | 0,85 | 2,90 | 5,00 | 1,75
| 8,00 | 7,00 | 6,20 | 5,40 | 5,00 | 4,80 | 0,500 |  | 0,39 | 0,84 | 3,20 | 5,00 | 1,75
| 7,80 | 6,70 | 6,00 | 5,30 | 4,90 | 4,60 | 0,505 |  | 0,41 | 0,83 | 3,50 | 5,00 | 1,75
| 7,60 | 6,60 | 5,90 | 5,10 | 4,70 | 4,50 | 0,510 |  | 0,44 | 0,82 | 3,50 | 4,50 | 1,75
| 7,40 | 6,40 | 5,80 | 5,00 | 4,60 | 4,40 | 0,520 |  | 0,47 | 0,81 | 3,50 | 4,00 | 1,75
| 7,20 | 6,30 | 5,60 | 4,90 | 4,50 | 4,30 | 0,530 |  | 0,50 | 0,79 | 3,50 | 3,50 | 1,75
Kh* | 7,02 | 6,08 | 5,44 | 4,74 | 4,38 | 4,15 | 0,540 | 2,40 | 0,538 | 0,775 | 3,50 | 3,00 | 1,75
| 7,00 | 6,06 | 5,42 | 4,73 | 4,37 | 4,14 | 0,550 | 2,38 | 0,55 | 0,77 | 3,50 | 2,86 | 1,77
| 6,96 | 6,03 | 5,39 | 4,70 | 4,34 | 4,12 | 0,560 | 2,34 | 0,57 | 0,76 | 3,50 | 2,62 | 1,79 | bs
| 6,92 | 5,99 | 5,36 | 4,68 | 4,32 | 4,10 | 0,580 | 2,31 | 0,60 | 0,75 | 3,50 | 2,38 | 1,82 | 5,00
| 6,89 | 5,97 | 5,34 | 4,65 | 4,30 | 4,08 | 0,590 | 2,28 | 0,62 | 0,75 | 3,50 | 2,20 | 1,84
| 6,85 | 5,93 | 5,31 | 4,63 | 4,27 | 4,05 | 0,605 | 2,25 | 0,64 | 0,74 | 3,50 | 2,00 | 1,87 | 4,20
| 6,76 | 5,85 | 5,23 | 4,57 | 4,21 | 4,00 | 0,865 | 1,64 | 0,70 | 0,71 | 3,50 | 1,50 | 1,93
| 6,67 | 5,78 | 5,17 | 4,50 | 4,16 | 3,95 | 1320 | 1,11 | 0,77 | 0,68 | 3,50 | 1,05 | 1,98 | 2,20

## Kh DOBLE ARM.
| kh | [7 empty] | Flexión simple y compuesta con gran excentrecidad.
| H-13 | H-17 | H-21 | H-30 | H-38 | H-47 | Ks | Ks1 | Sección rectangular con doble armadura.
bcn= | 0,130 | 0,170 | 0,210 | 0,300 | 0,380 | 0,470 |  |  | Acero tipo lll - b |  | bs= 4,2 t / cm², todos los hormigones.
br= | 0,105 | 0,140 | 0,175 | 0,230 | 0,270 | 0,300
Kh* | 7,02 | 6,08 | 5,44 | 4,74 | 4,38 | 4,15 | 0,54 | 0,00
| 6,94 | 6,01 | 5,38 | 4,69 | 4,33 | 4,11 | 0,53 | 0,01
| 6,86 | 5,94 | 5,31 | 4,64 | 4,28 | 4,06 | 0,53 | 0,02
| 6,78 | 5,87 | 5,25 | 4,58 | 4,23 | 4,01 | 0,53 | 0,03
| 6,70 | 5,80 | 5,19 | 4,53 | 4,18 | 3,96 | 0,53 | 0,04
| 6,62 | 5,73 | 5,12 | 4,47 | 4,13 | 3,91 | 0,53 | 0,05
| 6,53 | 5,.66 | 5,06 | 4,41 | 4,07 | 3,86 | 0,53 | 0,06
| 6,45 | 5,59 | 4,99 | 4,36 | 4,02 | 3,81 | 0,52 | 0,07
| 6,36 | 5,51 | 4,93 | 4,30 | 3,97 | 3,76 | 0,52 | 0,08
| 6,27 | 5,44 | 4,86 | 4,24 | 3,91 | 3,71 | 0,52 | 0,09
| 6,19 | 5,36 | 4,79 | 4,18 | 3,86 | 3,66 | 0,52 | 0,10
| 6,10 | 5,28 | 4,72 | 4,12 | 3,80 | 3,61 | 0,52 | 0,11
| 6,01 | 5,20 | 4,65 | 4,06 | 3,75 | 3,55 | 0,51 | 0,12
| 5,91 | 5,12 | 4,58 | 4,00 | 3,69 | 3,50 | 0,51 | 0,13
| 5,82 | 5,04 | 4,51 | 3,93 | 3,63 | 3,44 | 0,51 | 0,14 |  | Valores de p
| 5,72 | 4,96 | 4,43 | 3,87 | 3,57 | 3,39 | 0,51 | 0,15 | d1/h | para Ks= | [5 empty] | p1
| 5,63 | 4,88 | 4,36 | 3,80 | 3,51 | 3,33 | 0,51 | 0,16 |  | 0,50 | 0,53 | 0,52 | 0,51 | 0,50 | 0,49
| 5,53 | 4,79 | 4,28 | 3,74 | 3,45 | 3,27 | 0,50 | 0,17 | 0,07 | 1,00 | 1,00 | 1,00 | 1,00 | 1,00 | 1,00 | 1,00
| 5,43 | 4,70 | 4,21 | 3,67 | 3,39 | 3,21 | 0,50 | 0,18 | 0,08 | 1,00 | 1,00 | 1,00 | 1,00 | 1,00 | 1,00 | 1,01
| 5,33 | 4,61 | 4,13 | 3,60 | 3,32 | 3,15 | 0,50 | 0,19 | 0,10 | 1,00 | 1,00 | 1,00 | 1,01 | 1,01 | 1,01 | 1,03
| 5,22 | 4,52 | 4,05 | 3,53 | 3,26 | 3,09 | 0,50 | 0,20 | 0,12 | 1,00 | 1,00 | 1,01 | 1,02 | 1,03 | 1,03 | 1,06
| 5112 | 4,43 | 3,96 | 3,46 | 3,19 | 3,03 | 0,50 | 0,21 | 0,14 | 1,00 | 1,00 | 1,01 | 1,03 | 1,04 | 1,04 | 1,08
| 5,02 | 4,34 | 3,88 | 3,38 | 3,12 | 2,96 | 0,49 | 0,22 | 0,16 | 1,00 | 1,00 | 1,01 | 1,04 | 1,05 | 1,05 | 1,11
| 4,90 | 4,24 | 3,79 | 3,31 | 3,05 | 2,90 | 0,49 | 0,23 | 0,18 | 1,00 | 1,00 | 1,02 | 1,05 | 1,06 | 1,06 | 1,13
| 4,78 | 4,14 | 3,70 | 3,23 | 2,98 | 2,83 | 0,49 | 0,24 | 0,20 | 1,00 | 1,00 | 1,02 | 1,05 | 1,07 | 1,07 | 1,16
| 4,67 | 4,04 | 3,61 | 3,15 | 2,91 | 2,76 | 0,49 | 0,25 | 0,22 | 1,00 | 1,00 | 1,03 | 1,06 | 1,09 | 1,09 | 1,19

## DISTRIBUCION DE HIERROS
Secciones de barras y grupos de barras, perímetros y pesos
Diámetro | Peso | perímetro | Seccipon por canticad de barras (cm²)
nominal | Kg/m | cm | 1 | 2 | 3 | 4 | 5 | 6 | 7 | 8 | 9 | 10
6 | 0.22 | 2.1 | 0.28 | 0.56 | 0.84 | 1.12 | 1.4 | 1.68 | 1.96 | 2.24 | 2.52 | 2.8
8 | 0.2 | 2.76 | 0.5 | 1.01 | 1.51 | 2.01 | 2.51 | 3.02 | 3.52 | 4.02 | 4.52 | 5.03
10 | 0.62 | 3.47 | 0.79 | 1.58 | 2.37 | 3.19 | 3.95 | 4.74 | 5.53 | 6.32 | 7.11 | 7.9
12 | 0.89 | 4.09 | 1.13 | 2.26 | 3.39 | 4.52 | 5.65 | 6.78 | 7.91 | 9.04 | 10.17 | 11.3
16 | 1.58 | 5.46 | 2.01 | 4.02 | 6.03 | 8.04 | 10.05 | 12.06 | 14.07 | 16.08 | 18.09 | 20.1
20 | 2.47 | 6.64 | 3.14 | 6.28 | 9.42 | 12.56 | 15.7 | 18.84 | 21.98 | 25.12 | 28.26 | 31.4
25 | 3.85 | 8.63 | 4.91 | 8.62 | 14.73 | 19.64 | 24.55 | 29.46 | 34.37 | 39.28 | 44.19 | 49.1
Distribución de armaduras en losas, cm² para 1m de ancho de losa
Separac. | 4.2 | 4,2+6 | 6 | 6+8 | 8 | 8+10 | 10 | 10+12 | 12 | 12+16 | 16 | Separac.
(cm) | [11 empty] | (cm)
10 | 1.38 | 2.1 | 2.82 | 3.93 | 5.03 | 6.44 | 7.85 | 9.58 | 11.31 | 15.7 | 20.1 | 10
10.5 | 1.31 | 2 | 2.69 | 3.74 | 4.79 | 6.13 | 7.48 | 9.12 | 10.77 | 14.96 | 19.14 | 10.5
11 | 1.25 | 1.91 | 2.56 | 3.57 | 4.57 | 5.86 | 7.14 | 8.71 | 10.28 | 14.28 | 18.27 | 11
11.5 | 1.2 | 1.83 | 2.45 | 3.41 | 4.37 | 5.6 | 6.83 | 8.33 | 9.83 | 13.66 | 17.48 | 11.5
12 | 1.15 | 1.75 | 2.35 | 3.27 | 4.19 | 5.37 | 6.54 | 7.96 | 9.42 | 13.09 | 16.75 | 12
12.5 | 1.1 | 1.68 | 2.26 | 3.14 | 4.02 | 5.15 | 6.28 | 7.66 | 9.05 | 12.56 | 16.08 | 12.5
13 | 1.06 | 1.62 | 2.17 | 3.02 | 3.87 | 4.96 | 6.04 | 7.37 | 8.7 | 12.08 | 15.46 | 13
13.5 | 1.02 | 1.56 | 2.09 | 2.91 | 3.73 | 4.77 | 5.82 | 7.1 | 8.38 | 11.63 | 14.89 | 13.5
14 | 0.99 | 1.5 | 2.01 | 2.8 | 3.59 | 4.6 | 5.61 | 6.84 | 8.08 | 11.22 | 14.36 | 14
14.5 | 0.95 | 1.45 | 1.94 | 2.71 | 3.47 | 4.44 | 5.42 | 6.61 | 7.8 | 10.83 | 13.86 | 14.5
15 | 0.92 | 1.4 | 1.88 | 2.62 | 3.35 | 4.29 | 5.24 | 6.39 | 7.54 | 10.47 | 13.4 | 15
15.5 | 0.89 | 1.35 | 1.82 | 2.53 | 3.25 | 4.16 | 5.07 | 6.18 | 7.3 | 10.13 | 12.97 | 15.5
16 | 0.86 | 1.31 | 1.76 | 2.45 | 3.14 | 4.03 | 4.91 | 5.99 | 7.07 | 9.82 | 12.56 | 16
16.5 | 0.84 | 1.27 | 1.71 | 2.38 | 3.05 | 3.9 | 4.76 | 5.81 | 6.85 | 9.52 | 12.18 | 16.5
17 | 0.81 | 1.24 | 1.66 | 2.31 | 2.96 | 3.79 | 4.62 | 5.64 | 6.65 | 9.24 | 11.82 | 17
17.5 | 0.79 | 1.2 | 1.61 | 2.24 | 2.87 | 3.68 | 4.49 | 5.47 | 6.46 | 8.97 | 11.49 | 17.5
18 | 0.77 | 1.17 | 1.57 | 2.18 | 2.79 | 3.58 | 4.36 | 4.32 | 6.28 | 8.72 | 11.17 | 18
18.5 | 0.75 | 1.14 | 1.52 | 2.12 | 2.72 | 3.48 | 4.24 | 5.18 | 6.11 | 8.49 | 10.86 | 18.5
19 | 0.73 | 1.11 | 1.48 | 2.07 | 2.65 | 3.39 | 4.13 | 5.04 | 5.95 | 8.27 | 10.58 | 19
19.5 | 0.71 | 1.08 | 1.45 | 2.01 | 2.58 | 3.3 | 4.03 | 4.91 | 5.8 | 8.05 | 10.31 | 19.5
20 | 0.69 | 1.05 | 1.41 | 1.96 | 2.52 | 3.22 | 3.93 | 4.79 | 5.65 | 7.85 | 10.05 | 20

## BM
Ancho colaborante de losas para vigas interiores y de borde, en el caso de vigas placa múltiples
bm1/b1 ó bm2/b2 ó bm3/b3
d/do |  |  |  | para b1/I, b2/I, b3/I
| 1,00 | 0,90 | 0,80 | 0,70 | 0,60 | 0,50 | 0,40 | 0,30 | 0,20 | 0,10
0,10 | 0,18 | 0,20 | 0.22 | 0,25 | 0,31 | 0,38 | 0,48 | 0,62 | 0,82 | 1,00
0,15 | 0,20 | 0,22 | 0,25 | 0,28 | 0,33 | 0,40 | 0,50 | 0,64 | 0,82 | 1,00
0,20 | 0,23 | 0,26 | 0,30 | 0,34 | 0,38 | 0,45 | 0,55 | 0,68 | 0,85 | 1,00
0,30 | 0,32 | 0,36 | 0,40 | 0,44 | 0,50 | 0,56 | 0,63 | 0,74 | 0,87 | 1,00
1,00 | 0,67 | 0,72 | 0,78 | 0,85 | 0,91 | 0,95 | 0,97 | 0,99 | 1,00 | 1,00

## Bi
Coeficientes l= bi/b para la determinación del ancho ideal para el dimensionado de vigas placa
KX | [6 empty] | l
para d/h | [6 empty] | para b/bo
0,40 | 0,35 | 0,30 | 0,25 | 0,20 | 0,15 | 0,10 | 0,05 | 1,50 | 2,00 | 2,50 | 3,00 | 3,50 | 4,00 | 5,00 | 7,50 | 10,00 | 15,00 | 20,00 | 25,00
0,40 | 0,35 | 0,30 | 0,25 | 0,20 | 0,15 | 0,10 | 0,05 | 1,00 | 1,00 | 1,00 | 1,00 | 1,00 | 1,00 | 1,00 | 1,00 | 1,00 | 1,00 | 1,00 | 1,00
0,46 | 0,40 | 0,34 | 0,29 | 0,24 | 0,18 | 0,12 | 0,06 | 0,99 | 0,99 | 0,99 | 0,99 | 0,99 | 0,96 | 0,98 | 0,98 | 0,98 | 0,98 | 0,98 | 0,98
0,50 | 0,44 | 0,39 | 0,33 | 0,27 | 0,21 | 0,14 | 0,07 | 0,97 | 0,96 | 0,95 | 0,95 | 0,95 | 0,94 | 0,94 | 0,93 | 0,93 | 0,93 | 0,93 | 0,93
| 0,50 | 0,42 | 0,36 | 0,30 | 0,23 | 0,16 | 0,08 | 0,95 | 0,92 | 0,90 | 0,89 | 0,89 | 0,88 | 0,87 | 0,86 | 0,86 | 0,85 | 0,85 | 0,85
|  | 0,50 | 0,42 | 0,36 | 0,28 | 0,20 | 0,10 | 0,91 | 0,87 | 0,84 | 0,82 | 0,81 | 0,80 | 0,79 | 0,77 | 0,76 | 0,75 | 0,75 | 0,75
|  |  | 0,50 | 0,42 | 0,33 | 0,24 | 0,13 | 0,87 | 0,81 | 0,77 | 0,75 | 0,73 | 0,71 | 0,69 | 0,67 | 0,66 | 0,65 | 0,64 | 0,63
|  |  |  | 0,50 | 0,39 | 0,29 | 0,16 | 0,83 | 0,75 | 0,70 | 0,66 | 0,64 | 0,62 | 0,60 | 0,56 | 0,54 | 0,53 | 0,52 | 0,51
[5 empty] | 0,50 | 0,36 | 0,21 | 0,79 | ,.69 | 0,62 | 0,58 | 0,55 | 0,53 | 0,50 | 0,45 | 0,43 | 0,41 | 0,40 | 0,39
[6 empty] | 0,50 | 0,29 | 0,75 | 0,62 | 0,55 | 0,50 | 0,46 | 0,44 | 0,40 | 0,35 | 0,32 | 0,30 | 0,29 | 0,28
[7 empty] | 0,50 | 0,71 | 0,56 | 0,47 | 0,42 | 0,37 | 0,34 | 0,30 | 0,24 | 0,21 | 0,18 | 0,17 | 0,16

## TAUCORTE
| Límites de los valores básicos de la tensión de corte t |  |  |  | o en Kg/cm2, bajo la carga de servicio
| 1 | 2 | 3 | 4 | 5 | 6 | 7 | 8 | 9 | 10 | 11
| Elemento | Zona | tensión de cor- | Valores límite de la tensión de corte to,para los tipos de hormigón: | [5 empty] | Verificación de | Armadura de
|  |  | te max. t | H-13 | H-17 | H-21 | H-30 | H-38 | H-47 | la arm.de corte | corte
1a |  | 1 | t .o11 | 2,5 | 3 | 3,5 | 4 | 5 | 5,5 | No es | Ninguna
1b | Losas |  |  | 3,5 | 4,5 | 5 | 6 | 7 | 6 | necesaria
Se permite una
armadura de
2 |  | 2 | t .02 | [6 empty] | Necesaria | corte reduci-
|  |  |  | 12 | 15 | 18 | 24 | 27 | 30 |  | da de acuer-
do con la ecua-
ción N°25
3 |  | 1 | t .012 | 5 | 6,5 | 7,5 | 10 | 11 | 12,5 | no es necesaria | ver art. 17.5.5.
Se permite una
armadura de
4 | Vigas | 2 | t .02 | 12 | 15 | 18 | 24 | 27 | 30 | Necesaria | corte reduci-
do con la ecua-
ción N°25
5 |  | 3 | t .03 | 20 | 25 | 30 | 40 | 45 | 50 | Necesaria | Armadura de
|  |  |  | Sólo para d>45cm y si se utiliza acero nervurado | [6 empty] | corte total
Los valores de la región 1a) valen para armadura escalonada, es decir, parcialmente anclada en la zona traccionada.